## Página1
Modelo: BATERIA T12-115D
Tipo de Bateria | SLI
Tecnologia | Flooded (Inundada)
Tensão | 12 V
Capacidade Nominal C20 | 105 (Ah)
Capacidade Nominal C10 | 94 (Ah)
Capacidade Nominal C100 | 115 (Ah)
Comprimento x Largura x Altura | 330x173x245 mm
Peso | 27 kg
Terminal | T/M r.e
Parafuso | 2023-08-03
Tensão de Flutuação | 13,2 a 13,8 Volts (25ºC)
Tensão de Carga – Equalização | 14,4 Volts – 15,5 Volts (25ºC
Compensação de Temperatura | Para cada 1ºC acima de 25ºC – Subtrair 0,033 Volts Para cada 1ºC abaixo de 25ºC – Adicionar 0,033 Volts